## Hoja 1
NIC011 | m² | Impermeabilización de placa de cimientos, con láminas asfálticas.
Impermeabilización de placa de cimientos, con lámina de betún modificado con elastómero SBS, masa nominal 4,8 kg/m², con armadura de fieltro de poliéster reforzado y estabilizado de 150 g/m², de superficie no protegida, totalmente adherida al soporte con soplete, colocada con traslapes en la base de la placa de cimientos, sobre una capa de concreto de limpieza, previa imprimación con emulsión asfáltica aniónica con cargas, y protegida con una capa antipunzonante de geotextil de polipropileno-polietileno, (125 g/m²), preparada para recibir directamente el concreto de la placa de cimientos. Incluso banda de refuerzo de lámina de betún modificado con elastómero SBS, para la resolución del perímetro. El precio no incluye la capa de concreto de limpieza.
Código |  | Unidad | Descripción | Rendimiento | Precio unitario | Importe
1 |  |  | Materiales
mt14iea020c |  | kg | Emulsión asfáltica aniónica con cargas. | 0.5 | 119.08 | 59.54
mt14lba010m |  | m² | Lámina de betún modificado con elastómero SBS, de 4 mm de espesor, masa nominal 4,8 kg/m², con armadura de fieltro de poliéster reforzado y estabilizado de 150 g/m², de superficie no protegida, y coeficiente de difusión frente al gas radón 7x10-12 m²/s. | 1.1 | 297 | 326.7
mt14lba100a |  | m | Banda de refuerzo de lámina de betún modificado con elastómero SBS, de 33 cm de anchura, acabada con film plástico termofusible en ambas caras. | 0.5 | 102.27 | 51.14
mt14gsa010ce |  | m² | Geotextil no tejido sintético, termosoldado, de polipropileno-polietileno, con una resistencia a la tracción longitudinal de 9,5 kN/m, una resistencia a la tracción transversal de 10 kN/m, una apertura de cono a la prueba de perforación dinámica según ISO 13433 inferior a 28 mm, resistencia CBR a punzonamiento 1,56 kN y una masa superficial de 125 g/m². | 1.1 | 55.34 | 60.87
|  |  |  | Subtotal materiales: |  | 498.25
2 |  |  | Mano de obra
mo029 |  | h | Aplicador de láminas impermeabilizantes. | 0.132 | 115.52 | 15.25
mo067 |  | h | Ayudante de aplicador de láminas impermeabilizantes. | 0.132 | 86.35 | 11.4
|  |  |  | Subtotal mano de obra: |  | 26.65
3 |  |  | Herramienta menor
|  | % | Herramienta menor | 2 | 524.9 | 10.5
Coste de mantenimiento decenal: L 13,92 en los primeros 10 años. |  |  |  | Costos directos (1+2+3): |  | 535.4