## Hoja 1
PSY070 |  |  | m² | Sistemas para grandes alturas "PLACO" de entramado autoportante de láminas de yeso.
Muro interior sencillo sistema High Stil "PLACO" (25 + 70 + 25)/900 (70) LM -, realizado con una lámina de yeso A / - 900 / 2500 / 25 / borde afinado, Megaplac 25 "PLACO" en una cara y otra placa A / - 900 / 2500 / 25 / borde afinado, Megaplac 25 "PLACO" en la otra cara, atornilladas directamente a una estructura simple autoportante de perfiles metálicos de acero galvanizado formada por canales RHS 70 "PLACO" y montantes MHS 70 "PLACO", con una separación entre montantes de 900 mm y una disposición normal "N", banda autoadhesiva, Banda 45 "PLACO", en los canales y montantes de desplante; aislamiento acústico mediante panel flexible de lana mineral, Supralaine "PLACO", de 45 mm de espesor, colocado en el alma; 120 mm de espesor total.
Descompuesto | Ud | Descomposición |  |  | Rend. | Precio unitario | Precio partida
mt12plj020a | m | Banda estanca, Banda 45 "PLACO", de espuma de células cerradas con una cara autoadhesiva, para la estanqueidad y aislamiento de la base de los muros interiores. |  |  | 0.45 | 9.68 | 4.36
mt12plp220a | m | Canal de perfil metálico de acero galvanizado, RHS 70 "PLACO", fabricado mediante laminación en frío, 72x60 mm de sección y 1,2 mm de espesor. |  |  | 0.9 | 255.93 | 230.34
mt12plp210a | m | Montante de perfil metálico de acero galvanizado, MHS 70 "PLACO", fabricado mediante laminación en frío, 68x55 mm de sección y 1,2 mm de espesor. |  |  | 1.4 | 268.74 | 376.24
mt16lvl010c | m² | Panel flexible de lana mineral, Supralaine 450 "PLACO", no revestido, de 450 mm de anchura y 45 mm de espesor, resistencia térmica 1,15 m²K/W, conductividad térmica 0,038 W/(mK). |  |  | 1.05 | 136.17 | 142.98
mt12plk017a | m² | Lámina de yeso A / - 900 / 2500 / 25 / borde afinado, Megaplac 25 "PLACO", formada por un alma de yeso de origen natural embutida e íntimamente ligada a dos láminas de cartón fuerte, reforzada por la inclusión en la masa de fibra de vidrio de hilo corto no tejido para mejorar su cohesión a temperaturas altas y por la densificación del yeso para dotarla de mayor dureza superficial. |  |  | 1.05 | 278.82 | 292.76
mt12plk017a | m² | Lámina de yeso A / - 900 / 2500 / 25 / borde afinado, Megaplac 25 "PLACO", formada por un alma de yeso de origen natural embutida e íntimamente ligada a dos láminas de cartón fuerte, reforzada por la inclusión en la masa de fibra de vidrio de hilo corto no tejido para mejorar su cohesión a temperaturas altas y por la densificación del yeso para dotarla de mayor dureza superficial. |  |  | 1.05 | 278.82 | 292.76
mt12plt020b | Ud | Tornillo autoperforante TTPF 35 "PLACO", con cabeza de trompeta, de 35 mm de longitud, para instalación de láminas de yeso sobre perfilería de espesor inferior a 6 mm. |  |  | 14 | 0.44 | 6.16
mt12plt030a | Ud | Tornillo autoperforante rosca-metal, TRPF 9,5 "PLACO", de 9,5 mm de longitud. |  |  | 2 | 0.44 | 0.88
mt12plj010a | m | Cinta microperforada, "PLACO", para acabado de juntas de láminas de yeso. |  |  | 3.5 | 1.3 | 4.55
mt12plm010a | kg | Pasta de secado en polvo, SN "PLACO", para el tratamiento de las juntas de las láminas de yeso. |  |  | 0.84 | 30.47 | 25.59
mt12plm019a | kg | Pasta de secado, Placomix Pro "PLACO", para el tratamiento de las juntas de las láminas de yeso. |  |  | 1.18 | 35.95 | 42.42
mo052 | h | Montador de prefabricados interiores. |  |  | 0.306 | 82.63 | 25.28
mo098 | h | Ayudante de montador de prefabricados interiores. |  |  | 0.246 | 54.3 | 13.36
| % | Medios auxiliares |  |  | 2 | 1457.68 | 29.15
| % | Costes indirectos |  |  | 3 | 1486.83 | 44.6
Coste de mantenimiento decenal: L 76,57 en los primeros 10 años. | [5 empty] | Total: | 1531.43