## Hoja 1
QAB310 | m² |  | Techo plano transitable, no ventilado, con piso fijo, para tráfico rodado. Impermeabilización con láminas asfálticas.
Techo plano transitable, no ventilado, con piso fijo, tipo convencional, pendiente del 1% al 15%, para tráfico rodado. FORMACIÓN DE PENDIENTES: mediante encintado de limatesas, limahoyas y juntas con maestras de ladrillo cerámico hueco doble y capa de concreto liviano, de resistencia a compresión 2,0 MPa y 690 kg/m³ de densidad, confeccionado en obra con arcilla expandida y cemento gris, con espesor medio de 10 cm; con capa de regularización de mortero de cemento, confeccionado en obra, dosificación 1:6 de 2 cm de espesor, acabado fratasado; IMPERMEABILIZACIÓN: tipo monocapa, adherida, formada por lámina de betún modificado con elastómero SBS, masa nominal 4,8 kg/m², con armadura de fieltro de poliéster no tejido de 160 g/m², mejorada con lámina de betún aditivado con plastómero APP, previa imprimación con emulsión asfáltica aniónica con cargas; CAPA DE PROTECCIÓN: pavimento de aglomerado asfáltico, con mezcla bituminosa discontinua en caliente, de tipo abierta (porcentaje de huecos > 12%), con agregado granítico de 8 mm de tamaño máximo, y betún asfáltico de penetración, de 8 cm de espesor. El precio no incluye la ejecución y el sellado de las juntas ni la ejecución de remates en los encuentros con paramentos y desagües.
Código |  | Unidad |  | Descripción | Rendimiento | Precio unitario | Importe
1 |  |  |  | Materiales
mt04lvc010c |  | Ud |  | Ladrillo cerámico hueco doble, para revestir, 24x11,5x9 cm, densidad 780 kg/m³. | 3 | 3.13 | 9.39
mt01arl030ab |  | m³ |  | Arcilla expandida, suministrada en sacos Big Bag. | 0.105 | 3068.27 | 322.17
mt08cem000i |  | kg |  | Cemento gris en sacos. | 25 | 3.52 | 88
mt08aaa010a |  | m³ |  | Agua. | 0.011 | 32.32 | 0.36
mt16pea020b |  | m² |  | Panel rígido de poliestireno expandido, mecanizado lateral recto, de 20 mm de espesor, resistencia térmica 0,55 m²K/W, conductividad térmica 0,036 W/(mK), para junta de contracción. | 0.01 | 47.95 | 0.48
mt01arg005a |  | t |  | Arena de cantera, para mortero mezclado en obra. | 0.033 | 439.41 | 14.5
mt14lba010s |  | m² |  | Lámina de betún modificado con elastómero SBS, de 4 mm de espesor, masa nominal 4,8 kg/m², con armadura de fieltro de poliéster no tejido de 160 g/m², acabado en una cara con fieltro de poliéster de 130 g/m², de superficie no protegida. | 1.1 | 293.66 | 323.03
mt14lad010a |  | m² |  | Lámina de betún aditivado con plastómero APP, de 2,5 mm de espesor, masa nominal 3 kg/m², con armadura de fieltro de fibra de vidrio de 60 g/m², de superficie no protegida. | 1.1 | 101.01 | 111.11
mt14iea020c |  | kg |  | Emulsión asfáltica aniónica con cargas. | 0.3 | 49.29 | 14.79
mt47aag010qa |  | t |  | Mezcla bituminosa discontinua en caliente, de tipo abierta (porcentaje de huecos > 12%), con agregado granítico de 8 mm de tamaño máximo, y betún asfáltico de penetración. | 0.184 | 1339.9 | 246.54
[5 empty] | Subtotal materiales: |  | 1130.37
2 |  |  |  | Equipo y maquinaria
mq11ext030 |  | h |  | Extendedora asfáltica de cadenas, de 81 kW. | 0.007 | 1556.66 | 10.9
mq02ron010a |  | h |  | Rodillo vibrante tándem autopropulsado, de 24,8 kW, de 2450 kg, anchura de trabajo 100 cm. | 0.003 | 321.26 | 0.96
mq06hor010 |  | h |  | Mezcladora de concreto. | 0.082 | 32.55 | 2.67
[5 empty] | Subtotal equipo y maquinaria: |  | 14.53
3 |  |  |  | Mano de obra
mo020 |  | h |  | Albañil. | 0.321 | 71.73 | 23.03
mo113 |  | h |  | Peón de albañilería. | 0.652 | 51.22 | 33.4
mo029 |  | h |  | Aplicador de láminas impermeabilizantes. | 0.111 | 71.73 | 7.96
mo067 |  | h |  | Ayudante de aplicador de láminas impermeabilizantes. | 0.111 | 53.32 | 5.92
[5 empty] | Subtotal mano de obra: |  | 70.31
4 |  |  |  | Herramienta menor
|  | % |  | Herramienta menor | 2 | 1215.21 | 24.3
Coste de mantenimiento decenal: L 409,04 en los primeros 10 años. |  |  |  |  | Costos directos (1+2+3+4): |  | 1239.51