## Hoja 1
RBB021 | m² |  | Capa base de mortero de cemento, sobre soporte de concreto.
Revestimiento de paramentos exteriores con enfoscado a buena vista de mortero industrial para enlucido en capa fina, resistencia a compresión mayor o igual a 6 N/mm², absorción de agua por capilaridad menor de 0,2 kg/m² min½, color blanco, para la realización de la capa base en revestimientos continuos bicapa, acabado rugoso, espesor 15 mm, aplicado manualmente, armado y reforzado con malla antiálcalis en los cambios de material y en los frentes de la losa, aplicado sobre una capa de puente de adherencia, en aquellos lugares de su superficie donde presente deficiencias.
Código |  | Unidad |  | Descripción | Rendimiento | Precio unitario | Importe
1 |  |  |  | Materiales
mt28mop110b |  | kg |  | Puente de adherencia para incrementar la adherencia entre morteros a base de cemento y/o cal y soportes de concreto, compuesto de resinas sintéticas, cargas minerales y aditivos orgánicos e inorgánicos. | 0.2 | 149.54 | 29.91
mt28mon210v |  | kg |  | Mortero industrial para enlucido en capa fina, resistencia a compresión mayor o igual a 6 N/mm², absorción de agua por capilaridad menor de 0,2 kg/m² min½, color blanco, compuesto por cemento de alta resistencia, agregados seleccionados y otros aditivos. | 12 | 5.48 | 65.76
mt28mon040a |  | m² |  | Malla de fibra de vidrio, antiálcalis, de 10x10 mm de luz de malla, de 750 a 900 micras de espesor y de 200 a 250 g/m² de masa superficial, con 25 kp/cm² de resistencia a tracción, para armar morteros. | 0.21 | 59.1 | 12.41
[5 empty] | Subtotal materiales: |  | 108.08
2 |  |  |  | Mano de obra
mo039 |  | h |  | Revocador. | 0.285 | 51.37 | 14.64
mo111 |  | h |  | Peón especializado revocador. | 0.329 | 37.89 | 12.47
[5 empty] | Subtotal mano de obra: |  | 27.11
3 |  |  |  | Herramienta menor
|  | % |  | Herramienta menor | 2 | 135.19 | 2.7
Coste de mantenimiento decenal: L 6,89 en los primeros 10 años. |  |  |  |  | Costos directos (1+2+3): |  | 137.89