## Hoja 1
ANS021 |  |  | m² | Sistema "DALIFORMA" para solera ventilada de concreto.
Falso piso ventilado de concreto armado de 20+4 cm de canto, sobre encofrado perdido de módulos de polipropileno reciclado Módulo Soliglú "DALIFORMA", realizado con concreto f'c=210 kg/cm² (3000 psi), clase de exposición F0 S0 P0 C0, tamaño máximo del agregado 12,5 mm, consistencia blanda, mezclado en obra, y fundido con medios manuales, y malla soldada tipo 6x6 6/6 de acero Grado 70 sobre separadores homologados, en capa de compresión de 4 cm de espesor.
Descompuesto | Ud | Descomposición |  |  | Rend. | Precio unitario | Precio partida
mt07cid010gj | m² | Encofrado perdido de módulos de polipropileno reciclado, modelo Módulo Soliglú "DALIFORMA", de 50x50x20 cm, para soleras y losas sanitarias ventiladas. |  |  | 1.05 | 267.97 | 281.37
mt07ame120ee | m² | Malla soldada tipo 6x6 6/6 de acero Grado 70, con varillas lisas espaciadas 15,24x15,24 cm de 4,88 mm de diámetro, según ASTM A 185 y ASTM A 497. |  |  | 1.1 | 49.6 | 54.56
mt08aaa010a | m³ | Agua. |  |  | 0.017 | 40.44 | 0.69
mt01arg000i | m³ | Arena cribada. |  |  | 0.043 | 325.93 | 14.01
mt01arg001id | m³ | Agregado grueso homogeneizado, de tamaño máximo 12,5 mm. |  |  | 0.064 | 299.21 | 19.15
mt08cem000i | kg | Cemento gris en sacos. |  |  | 27.597 | 4.4 | 121.43
mt07aco020g | Ud | Separador homologado para nervaduras "in situ" en losas unidireccionales. |  |  | 3 | 1.48 | 4.44
mt16pea020b | m² | Panel rígido de poliestireno expandido, mecanizado lateral recto, de 20 mm de espesor, resistencia térmica 0,55 m²K/W, conductividad térmica 0,036 W/(mK), para junta de contracción. |  |  | 0.05 | 54.17 | 2.71
mq06hor010 | h | Mezcladora de concreto. |  |  | 0.053 | 45.29 | 2.4
mo019 | h | Albañil. |  |  | 0.108 | 79.94 | 8.63
mo075 | h | Ayudante de albañil. |  |  | 0.101 | 54.3 | 5.48
mo111 | h | Peón de albañilería. |  |  | 0.209 | 52.12 | 10.89
mo110 | h | Peón especializado de albañilería. |  |  | 0.106 | 53.2 | 5.64
| % | Medios auxiliares |  |  | 2 | 531.4 | 10.63
| % | Costes indirectos |  |  | 3 | 542.03 | 16.26
Coste de mantenimiento decenal: L 44,66 en los primeros 10 años. | [5 empty] | Total: | 558.29