## Hoja 1
RPY005 | m² |  | Reparación de grietas en paramento exterior enfoscado.
Reparación de grietas en paramento vertical exterior, enfoscado con mortero de cemento, mediante picado del revestimiento con medios manuales, aplicación de mortero de cemento M-5 a buena vista con acabado superficial rugoso, reforzado con malla de fibra de vidrio tejida, con impregnación de PVC, de 10x10 mm de luz de malla, antiálcalis, de 115 a 125 g/m² y 500 µm de espesor.
Código |  | Unidad |  | Descripción | Rendimiento | Precio unitario | Importe
1 |  |  |  | Materiales
mt09mor010c |  | m³ |  | Mortero de cemento CEM II/B-P 32,5 N tipo M-5, confeccionado en obra con 250 kg/m³ de cemento y una proporción en volumen 1/6. | 0.015 | 2850.34 | 42.76
mt09var030a |  | m² |  | Malla de fibra de vidrio tejida, con impregnación de PVC, de 10x10 mm de luz de malla, antiálcalis, de 115 a 125 g/m² y 500 µm de espesor, para armar revoques tradicionales, enfoscados y morteros. | 1.05 | 38.32 | 40.24
[5 empty] | Subtotal materiales: |  | 83
2 |  |  |  | Mano de obra
mo020 |  | h |  | Albañil. | 0.576 | 115.52 | 66.54
mo113 |  | h |  | Peón de albañilería. | 1.031 | 83.2 | 85.78
[5 empty] | Subtotal mano de obra: |  | 152.32
3 |  |  |  | Herramienta menor
|  | % |  | Herramienta menor | 2 | 235.32 | 4.71
Coste de mantenimiento decenal: L 7,20 en los primeros 10 años. |  |  |  |  | Costos directos (1+2+3): |  | 240.03